## Sheet1
化学品验收标准及使用要求
序号 | 化学品名称 | 型号 | 使用车间 | 检测项目 | 验收标准 | 使用要求
1 | 硫酸铝 |  | 一、二、三车间 | 氧化铝含量(%) | ≥6.80 | 使用铝离子去中和湿部系统中的阴离子垃圾；调节供料槽PH值，给表胶提供架桥作用
|  |  |  | 铁含量(%) | ≤0.25
|  |  |  | PH值 | 2.0--4.0
|  |  |  | 外观 | 浅绿色或浅黄色液体
2 | 干强剂（增强型） |  | 二车间 | 固含量（%） | 20±1.0 | 提高H/HT纸或Q纸的耐破强度；
|  |  |  | PH值（1%水溶液） | 2.0--5.0
|  |  |  | 粘度（cps) | 6000--15000
|  |  |  | 外观 | 粘稠透明液体
3 | 增效剂 | HF95 | 二车间 （H/HT纸用） | 固含量（%） | 11.5--13.5 | 提高H/HT纸的耐破强度；
|  |  |  | 粘度（cps) | 55--180
|  |  |  | PH | 2.5—3.5
4 | 液体助留剂 | 8442 | 一车间 | 固含量（%） | 39-44 | 提高浆料的保留率，提高网部纸页的脱水速度，降低白水浓度，提高湿部系统的清洁度
|  |  |  | 外观 | 白色或淡黄色乳液
|  | P832 | 二、三车间 | 固含量（%） | 42-45
|  |  |  | 外观 | 米白色乳液
5 | 固体助留剂 | P182 | 一、二、三车间 | 固含量（%） | 88-100 | 提高浆料的保留率，提高网部纸页的脱水速度，降低白水浓度，提高湿部系统的清洁度
|  |  |  | 外观 | 白色粉体
6 | 聚丙烯酸铵阳离子 | 9140 | 二车间 | 固含量（%） | 88-100 | 保证白水中细小纤维能全部絮凝并随气泡上浮。
|  |  |  | 外观 | 白色粉体
7 | 高纯聚合氯化铝 | PAC | 二车间 | 铝含量(以Al2O3计%) | ≥8.0 | 改善白水中细小纤维的表面电荷性质，使之更容易絮聚
8 | 表面施胶剂 | BK532 | 一、二车间（H/HT纸用） | PH | 3.4～3.9 | 控制表面对液体的吸收，降低吸水值，以减少物理强度衰减
|  |  |  | 粘度 | ≤100cps
|  |  |  | 外观 | 浅褐色分散液
9 | 表面施胶剂 | SS-CA508 | 一、二车间 | 固含量(%) | 30.0±1.5 | 控制表面对液体的吸收，降低吸水值，以减少物理强度衰减
|  |  |  | PH | 1.5～4.0
|  |  |  | 粘度 | ≤50cps
|  |  |  | 外观 | 浅棕色液体
10 | 表面施胶剂 | LH-863 | 三车间 | 固含量(%) | 30.0±2.0 | 控制表面对液体的吸收，降低吸水值，以减少物理强度衰减
|  |  |  | PH | 1.0--4.0
|  |  |  | 粘度 | ≤50cps
|  |  |  | 外观 | 浅灰色分散体
12 | 淀粉酶 | MPZYME-002 | 二车间 | PH值 | 4--7 | 添加生物酶，使淀粉在熬制过程中发生降解，以达到合适的表胶粘度
|  |  |  | 比重 | ≥0.9
|  |  |  | 外观 | 深褐色液体
|  |  |  | 气味 | 轻微发酵气味
15 | 抗水剂 | YQ-05 | 一、二、三车间 | 固含量（%） | ≥25.0 | 提高纸页抗水性能，
|  |  |  | PH值 | 3±1
|  |  |  | 粘度（cps) | ≤50
17 | 黄色染料 | 11R | 二、三车间 | 强度(%) | 100±5 | 调节箱板纸纸面颜色，使产品有统一、稳定的外观色泽。
|  |  |  | PH | 3.0--5.0
|  |  |  | 粘度 | <50mpa.s
|  |  |  | 密度 | 1.02--1.20
18 | 红色染料 | Red 254L | 二车间 | 强度(%) | 100±5 | 调节箱板纸纸面颜色，使产品有统一、稳定的外观色泽。
|  |  |  | PH | 6.0--11.0
|  |  |  | 粘度 | <50mpa.s
|  |  |  | 密度 | 1.02--1.20
21 | 毛布保洁剂 | 8380 | 一、二车间 | PH值 | ≤4.5 | 在线使用，能分解、去除毛布上的染污物，保持毛布清洁干净，有稳定透气度、稳定脱水
|  |  |  | 外观 | 无色至微黄色液体
|  |  |  | 比重 | 1.06±0.10
22 | 毛布保洁剂 | GS-663 | 二车间 | PH值 | 11.0－12.0 | 在线使用，能分解、去除毛布上的染污物，保持毛布清洁干净，有稳定透气度、稳定脱水
|  |  |  | 外观 | 透明液体
23 | 毛布保洁剂 | AP8195 | 二车间 | PH值 | 1.0－3.0
|  |  |  | 比重 | 0.99－1.03
24 | 毛布保洁剂 | ES925 | 三车间 | PH值 | 6.0－9.0 | 在线使用，能分解、去除毛布上的染污物，保持毛布清洁干净，有稳定透气度、稳定脱水
|  |  |  | 外观 | 透明无色流动液体
|  |  |  | 气味 | 轻微的
25 | 清洗剂 | AP1788 | 一、二、三车间 | PH值 | 12.0－14.0 | 用于停机或在线清洗毛布，保持毛布清洁；用于施胶计量棒的间隙清洗，保持计量棒稳定上胶
|  |  |  | 外观 | 黄色液体
|  |  |  | 比重 | 1.08－1.12
26 | 干网保洁剂 | CS215Q | 一、二、三车间 | PH值 | 5.0±2.0 | 喷洒在干网正面，防止胶粘物、纸毛等粘附在干网，保持干网透气度，使蒸发水能顺便穿过干网排出；并减少纸病，稳定运行
|  |  |  | 粘度（cps) | 20以下
|  |  |  | 外观 | 白色乳浊液
|  |  |  | 不挥发成分（%，3小时） | 5.0±2.0
27 | 网部保洁剂 | AP8661 | 一车间 | PH值 | 4.0－7.0 | 通过改变成型网表面张力，让胶粘物等无法附着在网面，保持网面清洁，稳定脱水和减少纸病
|  |  |  | 比重 | 1.02－1.04
28 | 网部保洁剂 | AP8078 | 二车间 | PH值 | 4.5－8.5
|  |  |  | 比重 | 1.00－1.03
|  |  |  | 外观 | 黄色液体
29 | 网部保洁剂 |  | 三车间 | 外观 | 黄色液体
30 | 清洗剂 | AP1916 | 一、二、三车间 | PH值 | 12.5－13.5 | 定期用于流送系统窜洗，减少流送系统设备内壁胶粘物附着、减少腐浆和腐生细菌，提高设备清洁程度
|  |  |  | 比重 | 1.30－1.34
31 | 清洗剂 | AP2059 | 一、二、三车间 | PH值 | 11.5－13.0
|  |  |  | 比重 | 1.11－1.14
32 | 清洗剂 | AP1817 | 一、二、三车间 | PH值 | 0.5－1.5 | 用于设备表面的清洗
|  |  |  | 比重 | 1.00－1.10
33 | 清洗剂 | DFC2282 | 一、二、三车间 | PH值 | 13－14 | 停机清洗干网，降解去除干网表面胶粘特、纸毛等污染物，保持干网表面清洁和干网透气度。
|  |  |  | 比重 | 1.0－1.2
|  |  |  | 外观 | 浅黄色到浅棕色
|  |  |  | 成分 | 脂肪醇聚氧乙烯醚混合物
|  |  |  | 粘度（cps) | <260
34 | 剥缸剂 | KD902 | 二、三车间 | 固含量（%） | 5.0±1.0 | 喷洒在烘缸表胶，使胶粘特等无法粘附，保持缸面清洁
|  |  |  | PH | 6.0-8.0
|  |  |  | 外观 | 白色乳液
35 | 剥缸剂 | YBL-404 | 一、二车间 | 固含量（%） | 98±2.0
|  |  |  | 外观 | 深棕黄色
36 | 胶粘物控制酶 | JZ-217P | 一车间 | PH值 | 6.0-10.0 | 通过酶的生物分解作用，降解浆料中的胶粘物，控制胶粘物的数量，以保洁生产过程中稳定运行，减少纸病。
|  |  |  | 密度(g/ml) | 1.01-1.10
|  |  |  | 外观 | 浅色粘稠状液体
37 | 杀菌剂 | KD-901 | 二、三车间 | 外观 | 无色透明液体 | 能抑制或杀灭流送系统中的腐生细菌，减少腐浆的形成，保持系统干净，提高纸机运行性和减少纸病
|  |  |  | 固含量 | 33±1.0
38 | 杀菌剂 | PT400 | 一车间 | PH值 | 5.0－10.0
|  |  |  | 比重 | 1.15－1.35
39 | 杀菌剂 | 8350 | 一、二车间 | PH值 | 4.0±1.0 | 用于固体和液体助留剂处，抑制助留剂处细菌繁殖，减少纸页破洞和断纸
|  |  |  | 外观 | 浅绿色透明液体
|  |  |  | 比重 | 1.03±0.1
40 | 杀菌剂 | 8303 | 二车间 | 外观 | 白色片剂、颗粒或粉状 | 抑制和杀来清水、温水中的细菌，保持喷淋和冷却系统稳定，减少机架腐浆的产量，
|  |  |  | 活性物含量 | ≥93.0
|  |  |  | 有效氯含量 | ≥12.0
|  |  |  | 有效溴含量 | ≥22.0
|  |  |  | 水溶解度 | 0.15
41 | 消泡剂 | 8399 | 一、二车间 | PH值 | 3.5－5.6 | 1、添加在流送系统，抑制或消除流送过程中产水的泡沫，稳定机外槽液位，减少设备气蚀影响，减少纸页孔洞等纸病。 2、添加在表胶供料槽，减少回流过程产生的泡沫，提供稳定的供胶，稳定施胶效果。
|  |  |  | 密度 | 1.00±0.10
42 | 消泡剂 | LG-8230 | 一车间 | 固含量（%） | 30±2.0
|  |  |  | PH值 | 6.0--8.0
|  |  |  | 外观 | 白色至微黄色均匀乳状液体
|  |  |  | 粘度（cps) | 200--800
43 | 流送消泡剂 | ES9101SE | 三车间 | PH值 | 6.0--9.0
|  |  |  | 外观 | 乳白色至淡黄色液体
44 | 表胶消泡剂 | ES9102SE | 三车间 | PH值 | 6.0--10.0
|  |  |  | 外观 | 白色乳状液体
45 | 除臭剂 |  | 一、二、三车间 | 外观 | 奶白色液体 | 能掩盖或分解车间排出汽体中的发臭物资，以减少对大气的环保影响
|  |  |  | 固含量 | 99%
46 | 淀粉施胶增强剂 |  | 一车间 |  | 浸泡式 抗冷水1800s，抗热水240s，回潮率25% | 提高高强瓦楞原纸的抗水性能，
47 | 淀粉施胶增强剂 |  | 三车间 |  | 膜转移 抗冷水240s，回潮率25%
48 | 清洗剂 | AP1773 | 三车间 |  |  | 间隙清洗施胶计量棒，以保持稳定上胶，提高纸页稳定性能
49 | 聚丙烯酸铵阳离子 |  | 污水 | 分子量 | 分子量500-600万份
50 | 聚丙烯酸铵阴离子 |  | 污水 | 分子量 | 分子量1000-12000万份
51 | 锅炉炉水调理剂 |  |  |  | ph值6-9
52 | 缓蚀阻垢剂 | 600 |  |  | 密度1.1
53 | 缓蚀剂 | 620 |  |  | 含量≥32%
54 | 杀菌剂 非氧 | 710 |  |  | 密度1.02
55 | 粘泥剥离剂 | 730 |  |  | ph值4-8
56 | 漂水 |  |  |  | 次氯酸钠≥10%
57 | 消泡王 |  |  |  | 粘度≥20cps